## Messwerte
QSCP Deutschland GmbH, Werk Niederrhein
Standort: Werk Niederrhein
Datenblatt
Nr.: NR-TRK-21-HS-2019 ¦ Status: Endfassung ¦ Datum: 25.03.2019
Hotspot-Programm - Isolierfenster und Prüftermine
Allgemeine Daten
Dokument-Nr.: NR-TRK-21-HS-2019
Datum: 25.03.2019
Anlage: ANLAGE-21 (Lösemittelrückgewinnung)
Erstellt durch: Thomas Brüggemann (Prüfkoordinator, zur Prüfung befähigte Person)
Referenz Prüfplan: NR-PP-21 Rev 2
Objektliste und technische Parameter
NR-21-L-0401: 1.4404; Do 114,3 mm x en 3,6 mm; t-min 2,0 mm; PS 10 bar(g), TS 120 °C
NR-21-L-0412: 1.4404; Do 88,9 mm x en 3,2 mm; t-min 2,0 mm; PS 10 bar(g), TS 150 °C
NR-21-L-0415: 1.4404; Do 168,3 mm x en 4,0 mm; t-min 2,5 mm; PS 10 bar(g), TS 150 °C
NR-21-L-0421: 1.4404; Do 219,1 mm x en 4,0 mm; t-min 2,5 mm; PS 3 bar(g), TS 130 °C
Prüfergebnisse Hotspot-Runde
Prüfbericht: RLW-PB-2019-0121 (Rhein-Lippe Werkstoffprüfung GmbH)
Methode: Eindringprüfung (PT) an Isolierfenstern
Befund NR-21-L-0415: Rissanzeige an Schweißnahtübergang unter feuchtem Isolierfenster
Bewertung: Rissanzeigen unzulässig
Vorgang | Name | Funktion | Datum | Unterschrift
Erstellt | Thomas Brüggemann | Prüfkoordinator, zur Prüfung befähigte Person | 25.03.2019 | ______________